## 経験式法
簡易式土検棒 ベーンコーンせん断試験（経験式法Ver.4）
調査件名 |  | テスト地区 |  |  |  |  | 試験年月日 |  |  | 2013-03-26 |  |  |  | 時刻 | 18:30
測点番号 |  | No.1 | 深度 | 0.1 |  |  | 試験者（所属） |  |  | 太田 |  |  |  | 天候 | くもり
経験式による粘着力ｃｄｋ’= |  |  | 1.9125 |  | 経験式による内部摩擦角φdk'= |  |  |  |  | 25.5398 |  | 重力加速度 |  |  | 9.81
地盤の含水状態（測定前数日間の天候などを記述） 掘削した土が盛られていた箇所に、オーガーで穴をあけて、そこで計測。「緩詰めの砂質土」相当と考えられる。 使用した圧縮コイルバネ 昌和発条製作所/AP240-080-2.0×2個 外径(Φmm):24 自由高(mm):80 線径(Φmm):2.0 最大荷重(N):68.64（実際には80N程度まで可能）、トルク・ドライバー 東日製作所/FTD200CN2-S 0.3-2N・m 1目盛 5ｃN・m
トルク計＋ロッド＋羽根つきコーン |  |  |  |  | 0.7 |  | 6.867 |  | その他 |  |  |  | 0 |  | 0
ベーンコーンと羽根高H(m) |  |  | 0.025 |  | 回転速度゜/分 |  |  | 60 |  |  | 地下水位（GL-m) |  |  | 4.7
測定深度 |  | T0 | ｎ | WN |  | TN |  | WVC |  | TVC |  | σ |  | τ
（ｍ） |  | （N・ｍ） | （本） | （N） |  | （N・ｍ） |  | （N) |  | （N・ｍ） |  | （ｋN/㎡） |  | （ｋN/㎡）
0.1 |  | 0 | 0 | 0 |  | 0.15 |  | 6.867 |  | 0.15 |  | 1.6481 |  | 2.25 |  | 1
|  |  |  | 19.62 |  | 0.35 |  | 26.487 |  | 0.35 |  | 6.3569 |  | 5.25 |  | 2 | 2
|  |  |  | 39.24 |  | 0.5 |  | 46.107 |  | 0.5 |  | 11.0657 |  | 7.5 |  | 3 | 4
|  |  |  | 58.86 |  | 0.65 |  | 65.727 |  | 0.65 |  | 15.7745 |  | 9.75 |  | 4 | 6
|  |  |  | 78.48 |  | 0.75 |  | 85.347 |  | 0.75 |  | 20.4833 |  | 11.25 |  | 5 | 8
※To：先端コーンでWc=0（荷重なし）の場合の最大回転トルク（ロッドと孔壁の摩擦）（N・m）、ｎ：全ﾛｯﾄﾞ数から最初のロッド（450mm）を除いた本数、WN：荷重計の読み（N)、TN：ベーンコーンでWNの荷重の場合の最大回転トルク（N・m）、Wvc=WN+（ｍ0+nm1）g、Tvc=TN-To、g：標準重力加速度 9.81m/s2 （土木研究所資料第４１７６号 土層強度検査棒による斜面の土層調査マニュアル（案）より）
経験式法 σ＝2.4×102Wｖｃ（N/㎡）、τ＝1.5×104Tvc（N/㎡）
経験式による粘着力ｃｄｋ’= |  |  | 1.9125 | 傾き（tanφdk'）= |  |  | 0.47783 |  | 経験式による内部摩擦角φdk'= |  |  |  |  | 25.5398
| （Y切片） |  |  | （直線の傾き） | [5 empty] | R^2= | 0.98684
※近似曲線の追加により、「線形近似」を選択し、数式を表示させる
Note on D10: To：ロッドの周面摩擦抵抗 羽無先端コーンとロッドの質量のみで1゜/sec程度でゆっくり回転させ、最大トルクToを測定する。
Note on F10: 全ﾛｯﾄﾞ数から最初のロッド(450mm）を差し引いた本数
Note on H10: 荷重計の読み値 載荷ステップは、地盤の固さや層厚等を考慮して決めます。小さな載荷ステップ行う場合もあります。
Note on I9: 1゜/sec=60゜/分程度 のゆっくりとした回転
Note on J10: ベーンコーンでWNの荷重の場合の最大回転トルク
Note on L10: ベーンコーンにかかる鉛直荷重
Note on N10: ベーンコーンにかかるトルク